## Лист1
Раздел: Химические свойства | [5 empty] | 2006-04-06
Название: Деполимеризация полиметилметакрилата,
полученного радикальной полимеризацией
этап 1. Деполимеризация
- взвешиваем 10 г оргстекла
- нагреваем его на коптящем пламени горелки
- собираем конденсат в пробирку
этап 2. Перегонка
- переносим жидкость в колбу для перегонки, добавляем кипятильники и медную стружку
- определяем Ткип и выход
Ткип = 99оС (по лит. данным - 100оС)
Vпосле перегонки/V = 8,2/9,7 = 84,5%
этап 3. Получение газонаполненного полимера
- рассчитываем количество инициатора, чтобы с(иниц)=0,05 моль/л
- переносим инициатор в пробирку, осторожно нагреваем
наблюдения: спустя некоторое время после начала осторожного нагревания,
вверх ударила сильная струя, затем было постепенное вспенивание,
завершившееся образованием почерневшего газонаполненного полимера
расчет выхода мономера альфа-метилстирола при разных температурах
| -34.3 |  | 0.916
| -103 |  | 283
T, K | 293 | 313 | 333 | 353 | 393
ln[M] | -1.6925 | -0.79238 | -0.00036137 | 0.70191 | 1.892
[M] | 0.18406 | 0.45277 | 0.99964 | 2.0176 | 6.6327
p (г/см3) | 0.90693 | 0.88932 | 0.87238 | 0.85607 | 0.82523
с (моль/л) | 7.6859 | 7.5366 | 7.3931 | 7.2549 | 6.9934
w(%) | 2.3947 | 6.0076 | 13.5213 | 27.8103 | 94.8421