## Лист1
Раздел: Структура полимеров
Название: Кинетика кристаллизации полимера из расплава
Цель работы: получение изотермы кристаллизации полиэтилена.
Определение константы скорости кристаллизации и структур полимера.
Образец: полиэтилен высокой плотности (ПЭВП)
Приборы: термостат с силиконовым маслом, цилиндрическая воздушная печь,
электронный потенциометр, лабораторный автотрансформатор,
заполненный дилатометр с образцом и ртутью, секундомер.
Оформление результатов
Строим изотерму кристаллизации ht(t), которая имеет вид S-образной кривой
и описывается уравнением Колмогорова-Аврами
θ = exp(-k*tn) |  |  | θ - доля незакристаллизованного вещества в момент t
k - эффективная константа скорости кристаллизации
n - параметр, зависящий от механизма кристаллизации
механизм кристаллизации
|  |  |  | гомогенный | гетерогенный
|  |  | сферы | n = 4 | 3 ≤ n ≤ 4
|  |  | диски | n = 3 | 2 ≤ n ≤ 3
|  |  | стержни | n = 2 | 1 ≤ n ≤ 2
θ = (ht - h∞)/(ho - h∞) |  |  | ho - высота мениска ртути в начальный момент времени
h∞ - высота мениска ртути в конце эксперимента
ht - высота мениска ртути в момент времени t
Для нахождения k и n дважды логарифмируют выражение для тета:
ln(-lnθ) = lnk + n*lnt
Экспериментальные данные
t, мин | lnt | ht | θ | ln(-lnθ)
15 | 2.70805 | 14.45
19 | 2.944439 | 14.4 | 0.9677419 | -3.417637
20 | 2.995732 | 14.4 | 0.9677419 | -3.417637
21 | 3.044522 | 14.37 | 0.9483871 | -2.937604
22 | 3.091042 | 14.33 | 0.9225806 | -2.518499
23 | 3.135494 | 14.3 | 0.9032258 | -2.284915
24 | 3.178054 | 14.3 | 0.9032258 | -2.284915
25 | 3.218876 | 14.3 | 0.9032258 | -2.284915
30 | 3.401197 | 14.2 | 0.8387097 | -1.737893
35 | 3.555348 | 14.1 | 0.7741935 | -1.362838
40 | 3.688879 | 14 | 0.7096774 | -1.070186
45 | 3.806662 | 13.9 | 0.6451613 | -0.8249545
50 | 3.912023 | 13.78 | 0.5677419 | -0.5690052
55 | 4.007333 | 13.7 | 0.516129 | -0.4133988 | ln k = -10,88 ---> k = | 1.883112e-05
60 | 4.094345 | 13.6 | 0.4516129 | -0.2295014 | n = 2,64 ---> n = 3, т.к. зарождение происходит
по гомогенному механизму, на который
ho = | 14.45 |  |  |  | указывает наличие индукционного периода
h∞ = | 12.9