## Лист3
Раздел: Механические свойства полимеров |  |  |  |  | 2006-03-16
Название: Изучение механических свойств полимеров методом динамометрии
Цель работы: получение деформационных кривых в координатах нагрузка-удлинение
пленок кристаллического полимера при разных температурах и определение
температуры плавления полимера по зависимости напряжения рекристаллизации
от температуры
Приборы: динамометр, штатив для держателя образца полимера, микрометр, отвертка, линейка
Образцы: пленки кристаллического полиамида (ПА-6)
Истинное удлинение рассчитывают по формуле
∆l = lo*(Vдеф/Vбум)
δB = FB/So
δp = Fp/Sp | Sp = So*(lo/lp) |  | lp = lo + ∆l
По результатам расчетов строят зависимость напряжения рекристаллизации и
разрывного напряжения от температуры деформирования. Экстраполяцией зависимости
напряжения рекристаллизации от температуры к нулевому напряжению находят
температуру плавления полимера в заданном режиме испытания.
Экспериментальные данные и обработка результатов
длина lo = 10,00 мм |  |  | площадь поперечного сечения:
ширина ho = 4,25 мм |  |  | So = ho*do = 3,40 мм2
толщина do = 0,80 мм
1 см по шкале напряжений соответствует 82 г/см2
Vдеф = 14 мм/мин |  | Vбум = 90 мм/мин
Т1 = 44оС | FB = 13,5*82 = 1107 г |  |  | δB = 1107/3,4*0,01 = 32,5 кг/см2
∆l = 158*(14/90) = 24,5 мм
lp = 10 + 24,5 = 34,5
Sp = 3,4*(10/34,5) = 0,98 мм2
Fp = 13,875*82 = 1137,75 г
δp = 1137,75/0,98*0,01 = 116,1 кг/см2
Т2 = 60оС | FB = 12,75*82 = 1045 г |  |  | δB = 1045/3,4*0,01 = 30,7 кг/см2
∆l = 180*(14/90) = 28 мм
lp = 10 + 28 = 38
Sp = 3,4*(10/38) = 0,89 мм2
Fp = 14,75*82 = 1209,5 г
δp = 1209,5/0,89*0,01 = 135,9 кг/см2
| 44 | 32.5 | 116.1
| 60 | 30.7 | 135.9
Tпл = 37,45/0,1125 = 332,8оС